## 样品汇总
2025年样品检测清单-福海创/古蕾化学
序号 | 样品名称 | 执行标准 | 预计次数/次 | 备注
1 | 工业用精对苯二甲酸（PTA) | GB/T 32685-2016 工业用精对苯二甲酸（PTA）（优等品） | 2
2 | 邻苯二甲酸酐 | GB/T 15336-2013 邻苯二甲酸酐（优等品） | 3
3 | 富马酸 | Q/GLCC P001-2025富马酸（优等品） | 3

## 产品项目
序号 | 产品 | 标准 | 项目 |  | 指标 | 分析方法 | 预算报价
1 | 工业用精对苯二甲酸（PTA) | GB/T 32685-2016 工业用精对苯二甲酸（PTA）（优等品项） | 外观 |  | 白色粉末 | 目视
|  |  | 酸值/（mgKOH/g） |  | 675±2 | GB/T 30921.5
|  |  | 对羧基苯甲醛4-CBA/（mg/kg） | ≤ | 25 | GB/T 30921.1（高效液相色谱法为仲裁法方法）
|  |  | 对甲基苯甲酸p-TOL/（mg/kg） | ≤ | 150
|  |  | 灼烧残渣/（mg/kg） | ≤ | 6 | GB/T 7531、GB/T 32685
|  |  | 总重金属（钼铬镍钴锰钛铁）/（mg/kg） | ≤ | 3 | GB/T 30921.2
|  |  | 铁/（mg/kg） | ≤ | 1 | GB/T 30921.2
|  |  | 水分/w/% | ≤ | 0.2 | GB/T 30921.3
|  |  | DMF色度（5g/100mL）/Hazen单位（铂-钴色号） | ≤ | 10 | GB 3143
|  |  | b值 |  | 供需商定 | GB/T 30921.7
|  |  | 粒度分布 |  | 供需商定 | GB/T 30921.6
250μm以上，φ%（或w/%）
45μm以下，φ%（或w/%）
平均粒径，μm
2 | 邻苯二甲酸酐 | GB/T 15336-2013 邻苯二甲酸酐（优等品项） | 外观 |  | 白色鳞片状 或结晶性粉末 | 目视
|  |  | 熔融色度/（色度号） | ≤ | 20 | GB/T 15336
|  |  | 热稳定度/（色度号） | ≤ | 50
|  |  | 硫酸色度/（色度号） | ≤ | 40
|  |  | 结晶点/℃ | ≥ | 130.5
|  |  | 邻苯二甲酸酐纯度w/% | ≥ | 99.5
|  |  | 游离酸的质量分数w/% | ≤ | 0.2
3 | 富马酸 | Q/GLCC P001-2025富马酸（优等品） | 外观 |  | 白色结晶粉末或颗粒，无可见杂质 | 目测
|  |  | 富马酸含量（以C4H4O4计，以干基计）w/% | ≥ | 99 | Q/GLCC P001-2025
|  |  | 干燥失重w/% | ≤ | 0.5 | GB/T 6284
|  |  | 色度（Pt-Co）/Hazen | ≤ | 30 | GB/T 3143
|  |  | 熔点/℃ | ≤ | 280～302 | GB/T 21781
|  |  | 灼烧残渣w/% |  | 0.2 | GB/T 7531